## Sheet1
LEA SLIMTECH technické parametry
Popis testu | Standartní test.metoda | Mezinárodní standard ISO 13006:1998 E | LEA SLIMTECH specifikace
|  |  | 3mm | 3plus | 5plus
Absorbce vody | BS EN ISO 10545-3 | ≤0,5% | ≤0,1% | ≤0,1%* | ≤0,1%*
Modul prasknutí | BS EN ISO 10545-4 | ≥35N/mm2 | ≥35N/mm2 | ≥120N/mm2** | ≥55N/mm2**
Pevnost | BS EN ISO 10545-4 | ≥700 N | není nutné pro obklady stěn | ≥1000 N** | ≥1200 N**
Odolnost proti otěru povrchu | BS EN ISO 10545-7 | ≤175/mm3 | vyhovující | vyhovující | vyhovující
Tlaková odolnost |  |  | vyhovující | ≥400N/mm2 | ≥400N/mm2
Odolnost proti teplotnímu šoku | BS EN ISO 10545-9 | žádné ustanovení | odolný | odolný | odolný
Mrazuvzdornost | BS EN ISO 10545-12 | beze změn | odolný | odolný | odolný
Odolnost chemikáliím | BS EN ISO 10545-13 | jako popsáno výrobcem | ula-uha | ula-uha | ula-uha
Odolnost skvrnám | BS EN ISO 10545-14 | min třída 3 | třída 5 | třída 5 | třída 5
Délka a šířka | BS EN ISO 10545-2 | +/- 0,6% | vyhovující | vyhovující | vyhovující
Tlouštka | BS EN ISO 10545-2 | +/- 5% | vyhovující | vyhovující | vyhovující
Obdélniková pravoúhlost | BS EN ISO 10545-2 | +/- 0,6% | vyhovující | vyhovující | vyhovující
Pravoúhlost | BS EN ISO 10545-2 | +/- 0,5% | vyhovující | vyhovující | vyhovující
Deformace | BS EN ISO 10545-2 | +/- 0,5% | vyhovující | vyhovující | vyhovující
* průměrná hodnota pouze pro keramiku
** průměrná hodnota pro celý kus (desku a laminát)
Microban- celosvětový lídr v antimikrobiální technologii
Ochrana mikcoban je přidána do dlaždic v průběhu výrobního procesu. Když příjde bakterie do styku s povrchem Microban, její biologická funkce je narušená a proto její životní funkce nepokračuje.
Tato technologie založená na stříbře eliminuje až 99,9% bakterií na povrchu dlaždice a zajišťuje dlouhodobou ochranu 24 hodin denně.