## Sheet1
LEA technické parametry
Popis testu | Standartní test.metoda | Mezinárodní standard ISO 13006:1998 E | LEA specifikace
|  |  | neglazované | glazované (leštěné) | leštěné
Absorbce vody | BS EN ISO 10545-3 | ≤0,5% | ≤0,04% | vyhovující | ≤0,04%
Modul prasknutí | BS EN ISO 10545-4 | ≥35N/mm2 | ≥50N/mm2 | ≥45N/mm2 | ≥50N/mm2
Pevnost | BS EN ISO 10545-4 | tloušťka≥7,5mm: ≥1300 N | vyhovující | vyhovující | vyhovující
|  | tloušťka≤7,5mm: ≥700 N | vyhovující | vyhovující | vyhovující
Odolnost proti otěru povrchu | BS EN ISO 10545-7 | ≤175/mm3 | ≤145/mm3 | neaplikováno | ≤145/mm3
Lineární tepelná roztažnost | BS EN ISO 10545-8 | ≤9x10-6°C-1 | ≤7x10-6°C-1 | ≤7x10-6°C-1 | ≤7x10-6°C-1
Odolnost proti teplotnímu šoku | BS EN ISO 10545-9 | žádné ustanovení | odolný | odolný | odolný
Odolnost proti popraskaní | BS EN ISO 10545-11 | beze změn | neaplikováno | odolný | neaplikováno
Mrazuvzdornost | BS EN ISO 10545-12 | beze změn | odolný | odolný | odolný
Odolnost chemikáliím | BS EN ISO 10545-13 | jako popsáno výrobcem | ula-uha | gla-gha | ula-uha
Odolnost chemikáliím v domácnosti | BS EN ISO 10545-13 | ub/gb min. | ua | ga | vyhovující
Odolnost skvrnám | BS EN ISO 10545-14 | min třída 3 | třída 5 | třída 5 | vyhovující
Délka a šířka | BS EN ISO 10545-2 | +/- 0,6% | vyhovující | vyhovující | vyhovující
Tlouštka | BS EN ISO 10545-2 | +/- 5% | vyhovující | vyhovující | vyhovující
Obdélniková pravoúhlost | BS EN ISO 10545-2 | +/- 0,6% | vyhovující | vyhovující | vyhovující
Pravoúhlost | BS EN ISO 10545-2 | +/- 0,5% | vyhovující | vyhovující | vyhovující
Deformace | BS EN ISO 10545-2 | +/- 0,5% | vyhovující | vyhovující | vyhovující