## Sheet1
RAK-technické parametry
Glazované
Popis testu | Standartní test.metoda | Mezinárodní standard ISO 13006:1998 E | RAK specifikace
Délka a šířka | BS EN ISO 10545-2 | +/- 0,6% | +/- 0,3%
Tlouštka | BS EN ISO 10545-2 | +/- 5% | +/- 5%
Obdélniková pravoúhlost | BS EN ISO 10545-2 | +/- 0,6% | +/- 0,4%
Pravoúhlost | BS EN ISO 10545-2 | +/- 0,5% | +/- 0,4%
Plochost povrchu | BS EN ISO 10545-2 | +/- 0,5% | +/- 0,4%
Absorbce vody | BS EN ISO 10545-3 | ≤0,5% | ≤0,4%
Modul prasknutí | BS EN ISO 10545-4 | ≥35N/mm2 | ≥40N/mm2
Pevnost | BS EN ISO 10545-4 | ≥1300 N | ≥1400 N
Odolnost proti otěru povrchu | BS EN ISO 10545-7 | Výrobce dle státní třídy???? | Třída 2-5
Lineární tepelná roztažnost | BS EN ISO 10545-8 | ≤9x10-6°C-1 | ≤7x10-6°C-1
Odolnost proti teplotnímu šoku | BS EN ISO 10545-9 | Není viditelné poškození | Není viditelné poškození
Odolnost proti popraskaní | BS EN ISO 10545-11 | Bez popraskaní | Bez popraskaní
Mrazuvzdornost | BS EN ISO 10545-12 | Není viditelné poškození | Není viditelné poškození
Odolnost chemikáliím | BS EN ISO 10545-13 | Není viditelné poškození | Není viditelné poškození
Odolnost skvrnám | BS EN ISO 10545-14 | Výrobce dle státní třídy???? | Odstraňování skvrn min.třída 4
Barevná stálost při UV záření | DIN 51094 | Bez změny barvy | Bez změny barvy
Neglazované
Popis testu | Standartní test.metoda | Mezinárodní standard ISO 13006:1998 E | RAK specifikace
|  |  | Leštěné(rektifikované) | Neleštěné(nerektifikované)
Délka a šířka | BS EN ISO 10545-2 | +/- 0,6% | +/- 0,1% | +/- 0,3%
Tlouštka | BS EN ISO 10545-2 | +/- 5% | +/- 5% | +/- 5%
Obdélniková pravoúhlost | BS EN ISO 10545-2 | +/- 0,6% | +/- 0,2% | +/- 0,4%
Pravoúhlost | BS EN ISO 10545-2 | +/- 0,5% | +/- 0,2% | +/- 0,4%
Plochost povrchu | BS EN ISO 10545-2 | +/- 0,5% | +/- 0,5% | +/- 0,4%
Absorbce vody | BS EN ISO 10545-3 | ≤0,5% | ≤0,05% | ≤0,05%
Modul prasknutí | BS EN ISO 10545-4 | ≥35N/mm2 | ≥45N/mm2 | ≥50N/mm2
Pevnost | BS EN ISO 10545-4 | ≥1300 N | ≥1500 N | ≥1600 N
Odolnost proti otěru povrchu | BS EN ISO 10545-7 | ≤175/mm3 | ≤150/mm3 | ≤150/mm3
Lineární tepelná roztažnost | BS EN ISO 10545-8 | ≤9x10-6°C-1 | ≤7x10-6°C-1 | ≤7x10-6°C-1
Odolnost proti teplotnímu šoku | BS EN ISO 10545-9 | Není viditelné poškození | Není viditelné poškození | Není viditelné poškození
Mrazuvzdornost | BS EN ISO 10545-12 | Není viditelné poškození | Není viditelné poškození | Není viditelné poškození
Odolnost chemikáliím | BS EN ISO 10545-13 | Není viditelné poškození | Není viditelné poškození | Není viditelné poškození
Odolnost skvrnám | BS EN ISO 10545-14 | Výrobce dle státní třídy???? | Odstraňování skvrn min.třída 2 | Odstraňování skvrn min.třída 2
Barevná stálost při UV záření | DIN 51094 | Bez změny barvy | Bez změny barvy | Bez změny barvy